## Deckblatt
for your information
Pflanzenkohle als C-Senke:
technische, ökonomische und | fyi-landgewinn.de
ökologische Aspekte
Datenzusammenstellung zur Herstellung von Pflanzenkohle durch Pyrolyse
06. März 2023
Version 3 | www.ioew.de
Clara Lenk (Ansprechpartnerin Ökologische Aspekte)
Tel. +49-30-884594-46
clara.lenk@ioew.de
Elmar Zozmann (Ansprechpartner Technische und Ökonomische Aspekte)
Tel. +49-30-884594-66
elmar.zozmann@ioew.de
Weitere Mitarbeit von Hannes Bluhm, Leo Töpperwein und Matilda Wolf
Ziel dieser Datenzusammenstellung: Existierende ökonomisch-ökologische Bewertungen zur Herstellung und Anwendung von Pflanzenkohle sind häufig aufgrund ihres Fallstudiencharakters nicht generalisierbar. Um eine aktuelle und generalisierbare Datengrundlage für weitere Analysen zu schaffen, werden in dieser Datenzusammenstellung drei generische Prozesskonfigurationen für die Herstellung und Anwendung von Pflanzenkohle definiert. Die Prozesskonfigurationen basieren auf empirisch erhobenen Daten, die um weitere Angaben aus der Literatur ergänzt werden. Ein Begleittext zur Datenzusammenstellung kann auf der Website des Forschungsprojektes heruntergeladen werden (Link siehe oben).
Vorgehensweise der Recherche: Für die vorliegende Datenzusammenstellung wurden im Jahr 2022/23 bei Pyrolyseanlagenherstellern und -betreibern im deutschsprachigen Raum Primärdaten mittels Fragebogen erhoben. Die Datenerhebung wurde um Angaben aus der Literatur, öffentlichen Herstellerangaben und anderen Forschungsprojekten ergänzt. Die zusammengestellten technischen, ökonomischen und ökologischen Daten sind auf den jeweiligen Tabellenblättern zu finden. Aus Datenschutzgründen werden die Ergebnisse der Datenerhebung als "best guess" in den ersten drei Zeilen der Tabellenblätter zu technischen und ökonomischen Daten dargestellt. "Best guess" bezieht sich hierbei um eine Mittelung der Daten für drei unterschiedliche Anlagengrößen basierend auf einer subjektiven Einschätzung der Qualität der Daten. Weitere Hinweise sind im Begleittext zu finden.
Inhalt der Landgewinn-Datenzusammenstellung:
Technische Aspekte von Pflanzenkohle
Ökonomische Aspekte von Pflanzenkohle
Ökologische Aspekte von Pflanzenkohle
Prozesskonfigurationen für Pyrolyseanlagen
Quellen

## Hinweise
Konvention
Keine Angabe | -
Out of Scope | xx
Null | 0
Annahme | (a), erläutert im Hinweis
Abkürzungen
a | Jahr
BM | Biomasse
e% | Verhältnis bezogen auf Energie
el | Elektrisch
ha | Hektar
Hu | Heizwert
m% | Verhältnis bezogen auf Masse
OS | Originalsubstanz
PK | Pflanzenkohle
th | Thermisch
TS | Trockensubstanz
Einheiten
kWel | Kilowatt elektrisch
kWth | Kilowatt thermisch
kWh | Kilowattstunde
MWh | Megawattstunde
GWh | Gigawattstunde
MJ | Megajoule
Erklärungen
Tabellenblatt Technisch | Jahr bezieht sich auf das Datum der Veröffentlichung. Wenn das Datum der Kostendaten der Anlage bekannt ist (im Falle von Literaturwerten), steht es in Klammern dahinter.
Tabellenblatt Technisch | Anlagengröße: Entsprechend Klassifizierung durch European Biochar Industry Consortium (EBI). Micro: < 100 t PK; Small: 100-199 t PK; Medium: 200-499 t PK; Large: 500-1.999 t PK; Very large: 2.000-4.999 t PK; Industrial: > 5.000 t PK

## Technisch
|  |  |  | Biomassebezogene Daten |  |  | Anlagenbezogene Daten | [8 empty] | Outputbezogene Daten | [8 empty] | Energiebezogene Daten
| Datenquelle | Datentyp | Jahr | Art der Biomasse | Wassergehalt | Heizwert (Hu) | Anlagengröße | Biomasse Durchsatz | Biomasse Durchsatz | Wärmeaus-kopplung | Stromaus-kopplung | Energiebedarf | Technische Anforderungen | Lebenszeit | Temperatur | Pflanzenkohleertrag | Konversationsrate PK | Heizwert (Hu) | Pyrolysegas-ertrag | Heizwert (Hu) | Konversionsrate Pyrolysegas | Pyrolyseölertrag | Heizwert (Hu) | Konversionsrate Pyrolyseöl | Thermische Nennleistung (zusätzlich) | Elektrische Nennleistung | Nutzbare Wärmeenergie | Nutzbarer Strom | Brennstofaus-nutzungsgrad (th) | Brennstoffaus-nutzungsgrad (el) | Hinweis
Einheit |  |  |  |  | % | MJ / kg |  | t TS/a | t OS/a |  |  |  |  | a | °C | t TS / a | Gewichtsprozent (bezogen auf die TS) | MJ/kg | t OS/a | MJ / kg | Gewichtsprozent (bezogen auf die TS) | t OS/a | MJ / kg | Gewichtsprozent (bezogen auf die TS) | kWth | kWel | MWh/a | GWh/a | % | %
| Best guess Datenerhebung Wärme (klein) | Datenerhebung | 2022-2023 | Holzartig | 20 | 18 | Small | 608 | - | ja | nein | 12 kWel | - | 20 | - | 152 | 25 | - | - | - | - | - | - | - | 160 | 0 | - | - | - | - | PK-Ertrag, thermische Nutzleistung und Konversionsrate unter Annahme von holzartiger Biomasse (WS-Gehalt 20%, ca. 18 MJ/kg TS)
| Best guess Datenerhebung Wärme (mittel) | Datenerhebung | 2022-2023 | Holzartig | 20 | 18 | Medium | 1600 | - | ja | nein | 12 kWel | - | 20 | - | 400 | 25 | - | - | - | - | - | - | - | 400 | 0 | - | - | - | - | PK-Ertrag, thermische Nutzleistung und Konversionsrate unter Annahme von holzartiger Biomasse (WS-Gehalt 20%, ca. 18 MJ/kg TS)
| Best guess Datenerhebung Wärme + Strom (groß) | Datenerhebung | 2022-2023 | Holzartig | 20 | 18 | Large | 6400 | - | ja | ja | 80 kWel | - | 20 | - | 1600 | 25 | - | - | - | - | - | - | - | 1200 | 220 | - | - | - | - | PK-Ertrag, thermische Nutzleistung und Konversionsrate unter Annahme von holzartiger Biomasse (WS-Gehalt 20%, ca. 18 MJ/kg TS)
| BIOMACON C100 | Öffentliche Herstellerangabe | 2021 | Holzhackschnitzel (Nadelholz) | 20 | - | Micro | 384 | 480 | ja | nein | 12 kWel | max. Wassergehalt 35%, ligninhaltige Biomasse |  | bis 850 | 92 | 23.95833 | - | - | - | - | - | - | - | 100 | - | - | - | - | -
| BIOMACON C160 | Öffentliche Herstellerangabe | 2021 | Holzhackschnitzel (Nadelholz) | 20 | - | Small | 608 | 760 | ja | nein | 12 kWel | max. Wassergehalt 35%, ligninhaltige Biomasse |  | bis 850 | 146 | 24.01316 | - | - | - | - | - | - | - | 160 | - | - | - | - | -
| BIOMACON C250 | Öffentliche Herstellerangabe | 2021 | Holzhackschnitzel (Nadelholz) | 20 | - | Medium | 944 | 1180 | ja | nein | 12 kWel | max. Wassergehalt 35%, ligninhaltige Biomasse |  | bis 850 | 256 | 27.11864 | - | - | - | - | - | - | - | 250 | - | - | - | - | -
| BIOMACON C400 | Öffentliche Herstellerangabe | 2021 | Holzhackschnitzel (Nadelholz) | 20 | - | Medium | 1520 | 1900 | ja | nein | 12 kWel | max. Wassergehalt 35%, ligninhaltige Biomasse |  | bis 850 | 364 | 23.94737 | - | - | - | - | - | - | - | 400 | - | - | - | - | -
| BIOMACON C500 | Öffentliche Herstellerangabe | 2021 | Holzhackschnitzel (Nadelholz) | 20 | - | Medium | 1888 | 2360 | ja | nein | 12 kWel | max. Wassergehalt 35%, ligninhaltige Biomasse |  | bis 850 | 453 | 23.99364 | - | - | - | - | - | - | - | 500 | - | - | - | - | -
| PYREG PX500 | Öffentliche Herstellerangabe | 2023 | Holzhackschnitzel | 15 | 18.2 | Medium | 935 | 1100 | ja | - | 12 kWel | min. 10 MJ/kg | - | 500-700 | 260 | 27.80749 | - | - | - | - | - | - | - | 200 | - | - | - | - | - | Werte sind als "Bis zu" gegeben
| PYREG PX1500 | Öffentliche Herstellerangabe | 2023 | Holzhackschnitzel | 15 | 18.2 | Large | 2465 | 2900 | ja | - | 40 kWel | min. 10 MJ/kg | - | 500-700 | 750 | 30.42596 | - | - | - | - | - | - | - | 625 | - | - | - | - | - | Werte sind als "Bis zu" gegeben
| PYREG PX6000 (noch in Entwicklung) | Öffentliche Herstellerangabe | 2023 | Holzhackschnitzel | 15 | 18.2 | Very large | 9860 | 11600 | ja | - | 120 kWel | min. 10 MJ/kg | - | 500-700 | 3000 | 30.42596 | - | - | - | - | - | - | - | 2500 | - | - | - | - | - | Werte sind als "Bis zu" gegeben
| PYREG PX500 | Öffentliche Herstellerangabe | 2023 | Klärschlamm (getrocknet) | 10 | 13 | Large | 1170 | 1300 | ja | - | 16 kWel | min. 10 MJ/kg | - | 500-700 | 800 | 68.37607 | - | - | - | - | - | - | - | 200 | - | - | - | - | - | Werte sind als "Bis zu" gegeben
| PYREG PX1500 | Öffentliche Herstellerangabe | 2023 | Klärschlamm (getrocknet) | 10 | 13 | Very lager | 3510 | 3900 | ja | - | 48 kWel | min. 10 MJ/kg | - | 500-700 | 2400 | 68.37607 | - | - | - | - | - | - | - | 600 | - | - | - | - | - | Werte sind als "Bis zu" gegeben
| Terytze & Vogel | Forschungsprojekt | 2017 (2013) | Vorwiegend holzartige Biomassen, Untermischung von halmartigen Biomassen, erhöhte Feuchte-, Asche- und Inertanteile begrenzt möglich | - | - | - | - | - | - | - | - | - | - | - | - | - | - | - | - | - | - | - | - | <30% des eingesetzten Wärmeinhalts als Niedertemperatur-Abwärme als Heizungs- oder Trocknungswärme verwertbar | - | - | - | - | - | Aus Systemvergleich unterschiedlicher Technologien zur kombinierten Erzeugung von Biokohle und Strom/Wärme (S.224 ff). Bezieht sich auf Pyreg 500
| Terytze et al. | Forschungsprojekt | 2015 (2014) | Holzhackschnitzel aus Stammholz und Astschnitt | 19 (Endwert nach Trocknung unter Kompostvlies) | - | Micro | 128 | 160 | ja | nein | - | - | - | 550 | 40 (TS, 80% C) | 31.25 | 12 - 30 | - | - | - | - | - | - | 28 | - | 224 | - | 35 (a) | - | Werte skaliert auf 8000 VLS. Heizwert der PK: Bandbreite der Heizwerte von allen durchgeführten Versuchen. Andere Werte geben Fahrweise nach Optimierung an. Thermischer Brennstoffausnutzungsgrad selbst berechnet unter Annahme (a) von 18 MJ / kg TS (Biomasse)
| Radloff | Literatur | 2016 (2014) | Stroh | 14 | - | Large | 1444.444 | 1679.07 | ja | nein | 10 kWel | Heizwert > 10 MJ/kg, max. WS 50%, Korngröße < 30mm | - | bis zu 800 | 633.3333 | 43.84615 | - | - | - | - | - | - | - | 150 | - | 1200 | - | 17 (a) | - | Bezieht sich auf Pyreganlage. Werte von 7200 VLS auf 8000 VLS skaliert. Thermischer Brennstoffausnutzungsgrad selbst berechnet unter Annahme (a) von 18 MJ / kg TS (Biomasse)
| Radloff | Literatur | 2016 (2014) | Waldrestholz | 50 | - | Large | 1444.444 | 2888 | ja | nein | 10 kWel | Heizwert > 10 MJ/kg, max. WS 50%, Korngröße < 30mm | - | bis zu 800 | 522.2222 | 36.15385 | - | - | - | - | - | - | - | Wird teilweise zum Vortrocknen eingesetzt | - | - | - | - | - | Bezieht sich auf Pyreganlage. Werte von 7200 VLS auf 8000 VLS skaliert
| Radloff | Literatur | 2016 (2014) | Landschaftspflegematerial | 50 | - | Large | 1444.444 | 2888 | ja | nein | 10 kWel | Heizwert > 10 MJ/kg, max. WS 50%, Korngröße < 30mm | - | bis zu 800 | 533.3333 | 36.92308 | - | - | - | - | - | - | - | Wird teilweise zum Vortrocknen eingesetzt | - | - | - | - | - | Bezieht sich auf Pyreganlage. Werte von 7200 VLS auf 8000 VLS skaliert
| Radloff | Literatur | 2016 (2014) | Gärreste | 77.5 | - | Large | 1444.444 | 6417.778 | ja | nein | 10 kWel | Heizwert > 10 MJ/kg, max. WS 50%, Korngröße < 30mm | - | bis zu 800 | 622.2222 | 43.07692 | - | - | - | - | - | - | - | Benötigt extra Energie zum Vortrocknen | - | - | - | - | - | Bezieht sich auf Pyreganlage. Werte von 7200 VLS auf 8000 VLS skaliert
| Radloff | Literatur | 2016 (2014) | Klärschlamm | 75 | - | Large | 1444.444 | 5776 | ja | nein | 10 kWel | Heizwert > 10 MJ/kg, max. WS 50%, Korngröße < 30mm | - | bis zu 800 | 1100 | 76.15385 | - | - | - | - | - | - | - | Benötigt extra Energie zum Vortrocknen | - | - | - | - | - | Bezieht sich auf Pyreganlage. Werte von 7200 VLS auf 8000 VLS skaliert
| Teichmann (klein) | Literatur | 2014 (2011) | Stroh | 7.9 | 17,9 (ts) | Large | 2000 | 2171.553 | ja | nein | - | - | 20 | ~500 | 680 | 34 | 24.7 | 780 | - | 39 (ts) | 420 | - | 21 (ts) | 505.5556 | - | 4044.444 | - | 40.67039 | - | Eigene Berechnung der Wärmeauskopplung auf Basis von 9,1 MJ/kg TS für Stroh + Wirkungsgrad der Auskopplung von 80% (Teichmann (a), Table21, S. 32, Spalte 11)
| Teichmann (klein) | Literatur | 2014 (2011) | Waldrestholz | 10.8 | 19,7 (ts) | Large | 2000 | 2242.152 | ja | nein | - | - | 20 | ~500 | 600 | 30 | 29.8 | 460 | - | 23 (ts) | 920 | - | 46 (ts) | 566.6667 | - | 4533.333 | - | 41.42132 | - | Eigene Berechnung der Wärmeauskopplung auf Basis von 10,2 MJ/kg TS für Waldrestholz + Wirkungsgrad der Auskopplung von 80% (Teichmann (a), Table21, S. 32, Spalte 11)
| Teichmann (klein) | Literatur | 2014 (2011) | Klärschlamm | 79.5 | 17 (ts) | Large | 2000 | 9756.098 | ja | nein | - | - | 20 | ~500 | 980 | 49 | 17.5 | 200 | - | 10 (ts) | 640 | - | 32 (ts) | -83.33333 | - | -666.6667 | - | -7.058824 | - | Negative Auskopplung bedeutet Energiebedarf für Trocknung. Berechnung des Energiebedarfs auf Basis von -1,2 MJ/kg TS für Klärschlamm (Teichmann (a), Table21, S. 32, Spalte 11)
| Teichmann (klein) | Literatur | 2014 (2011) | Gärreste | 85.3 | 16,8 (ts) | Large | 2000 | 13605.44 | ja | nein | - | - | 20 | ~500 | 980 | 49 | 11.6 | 200 | - | 10 (ts) | 660 | - | 33 (ts) | -229.1667 | - | -1833.333 | - | -19.64286 | - | Negative Auskopplung bedeutet Energiebedarf für Trocknung. Berechnung des Energiebedarfs auf Basis von -3,3 MJ/kg TS für Gärreste (Teichmann (a), Table21, S. 32, Spalte 11)
| Teichmann (mittel) | Literatur | 2014 (2011) | Stroh | 7.9 | 17,9 (ts) | Industrial | 16000 | 17372.42 | ja | nein | - | - | 20 | ~500 | 5440 | 34 | 24.7 | 6240 | - | 39 (ts) | 3360 | - | 21 (ts) | 4044.444 | - | 32355.56 | - | 40.67039 | - | Eigene Berechnung der Wärmeauskopplung auf Basis von 9,1 MJ/kg TS für Stroh + Wirkungsgrad der Auskopplung von 80% (Teichmann (a), Table21, S. 32, Spalte 11)
| Teichmann (mittel) | Literatur | 2014 (2011) | Waldrestholz | 10.8 | 19,7 (ts) | Very large | 16000 | 17937.22 | ja | nein | - | - | 20 | ~500 | 4800 | 30 | 29.8 | 3680 | - | 23 (ts) | 7360 | - | 46 (ts) | 4533.333 | - | 36266.67 | - | 41.42132 | - | Eigene Berechnung der Wärmeauskopplung auf Basis von 10,2 MJ/kg TS für Waldrestholz + Wirkungsgrad der Auskopplung von 80% (Teichmann (a), Table21, S. 32, Spalte 11)
| Teichmann (mittel) | Literatur | 2014 (2011) | Klärschlamm | 79.5 | 17 (ts) | Industrial | 16000 | 78048.78 | ja | nein | - | - | 20 | ~500 | 7840 | 49 | 17.5 | 1600 | - | 10 (ts) | 5120 | - | 32 (ts) | -666.6667 | - | -5333.333 | - | -7.058824 | - | Negative Auskopplung bedeutet Energiebedarf für Trocknung. Berechnung des Energiebedarfs auf Basis von -1,2 MJ/kg TS für Klärschlamm (Teichmann (a), Table21, S. 32, Spalte 11)
| Teichmann (mittel) | Literatur | 2014 (2011) | Gärreste | 85.3 | 16,8 (ts) | Industrial | 16000 | 108843.5 | ja | nein | - | - | 20 | ~500 | 7840 | 49 | 11.6 | 1600 | - | 10 (ts) | 5280 | - | 33 (ts) | -1833.333 | - | -14666.67 | - | -19.64286 | - | Negative Auskopplung bedeutet Energiebedarf für Trocknung. Berechnung des Energiebedarfs auf Basis von -3,3 MJ/kg TS für Gärreste (Teichmann (a), Table21, S. 32, Spalte 11)
| Teichmann (groß) | Literatur | 2014 (2011) | Stroh | 7.9 | 17,9 (ts) | Industrial | 184800 | 200651.5 | ja | nein | - | - | 20 | ~500 | 62832 | 34 | 24.7 | 72072 | - | 39 (ts) | 38808 | - | 21 (ts) | 46713.33 | - | 373706.7 | - | 40.67039 | - | Eigene Berechnung der Wärmeauskopplung auf Basis von 9,1 MJ/kg TS für Stroh + Wirkungsgrad der Auskopplung von 80% (Teichmann (a), Table21, S. 32, Spalte 11)
| Teichmann (groß) | Literatur | 2014 (2011) | Waldrestholz | 10.8 | 19,7 (ts) | Industrial | 184800 | 207174.9 | ja | nein | - | - | 20 | ~500 | 55440 | 30 | 29.8 | 42504 | - | 23 (ts) | 85008 | - | 46 (ts) | 52360 | - | 418880 | - | 41.42132 | - | Eigene Berechnung der Wärmeauskopplung auf Basis von 10,2 MJ/kg TS für Waldrestholz + Wirkungsgrad der Auskopplung von 80% (Teichmann (a), Table21, S. 32, Spalte 11)
| Teichmann (groß) | Literatur | 2014 (2011) | Klärschlamm | 79.5 | 17 (ts) | Industrial | 184800 | 901463.4 | ja | nein | - | - | 20 | ~500 | 90552 | 49 | 17.5 | 18480 | - | 10 (ts) | 59136 | - | 32 (ts) | -7700 | - | -61600 | - | -7.058824 | - | Negative Auskopplung bedeutet Energiebedarf für Trocknung. Berechnung des Energiebedarfs auf Basis von -1,2 MJ/kg TS für Klärschlamm (Teichmann (a), Table21, S. 32, Spalte 11)
| Teichmann (groß) | Literatur | 2014 (2011) | Gärreste | 85.3 | 16,8 (ts) | Industrial | 184800 | 1257142.9 | ja | nein | - | - | 20 | ~500 | 90552 | 49 | 11.6 | 18480 | - | 10 (ts) | 60984 | - | 33 (ts) | -21175 | - | -169400 | - | -19.64286 | - | Negative Auskopplung bedeutet Energiebedarf für Trocknung. Berechnung des Energiebedarfs auf Basis von -3,3 MJ/kg TS für Gärreste (Teichmann (a), Table21, S. 32, Spalte 11)
| Dengel et al. | Literatur | 2016 | Getrockneter Gärrest | 6 | 14.4 | Medium | 1200 | - | nein | nein | 10 kW | Energiegehalt > 10 MJ/kg, max. WS 50%, Korngröße < 30mm | 15 | - | 332 | 27.66667 | - | - | - | - | - | - | - | 150 | - | - | - | - | - | Vortrocknung der Gärreste. Keine Wärmesenke vorhanden, deshalb keine Wärmeauskopplung
| Karpenstein & Bauböck | Literatur | 2021 | Mischung aus getrocknetem Gärreste, Stroh, Hackschnitzel aus Landschaftspflegematerial | 20 (getrockneter Gärrest) 35 (Hackschnitzel aus Landschaftspflegematerial 0 (Stroh) | - | Large | 2400 | - | ja | nein | 45 kW | Energiegehalt > 10 MJ/kg, max. WS 50%, Korngröße < 30mm | - | - | 597.3333 | 24.88889 | - | - | - | - | - | - | - | 600 | - | 4800 | - | - | - | Vortrocknung der Gärreste
| Shackley et al. (klein) | Literatur | 2011 (2007) | Weizenstroh, Gerstenstroh, Rapsstroh, forstwirtschaftliche Rückstände, Baumschnitt, Sägewerksnebenprodukte, Miscanthus, Holzhackschnitzel, Niederwald mit Kurzumtrieb, Switchgrass, Rohrglanzgras, Forstwirtschaft mit Kurzumtrieb, Holzabfälle, Grün- und Gartenabfälle, Klärschlamm, tierische Abfälle, Gemüse- und Lebensmittelabfälle | oven dry | - | Large | 2000 | - | nein | ja | 10% der erzeugten Energie | - | 20 |  | 727 | 36 | - | 638 | 11 | 31.9 | - | - | - | - | Commercial-in-confidence | - | - | - | - | Umwandlung von Synthesegas zu Strom mit Effizienz von 35%. Energie aus Pyrolyseöl wird zum Vortrocknen angenommen. Notwendige Energie zum Vortrocknen bezieht sich auf die Energie, die zur Trocknung des Ausgangsmaterials und zum Antrieb des Pyrolyseprozesses und anderer Vorgänge verwendet wird, als Anteil an der Gesamtenergie im Bioöl und Synthesegas. Der Wert kann je nach Feuchtigkeit und Systemkonfiguration erheblich variieren. Angaben zum Pyrolyseöl- und Pyrolysegasertrag: Eigentlich Daten vom BEAT2 Modell. Wird allerdings hier verwendet, da die Ergebnisse im Papier damit validiert wurden und auf ein ähnliches Ergebnis wie die Erfahrungswerte gekommen wird. Erfahrungswerte sind aus der Industrie, werden aber als vertraulich angegeben.
| Shackley et al. (mittel) | Literatur | 2011 (2007) | Weizenstroh, Gerstenstroh, Rapsstroh, forstwirtschaftliche Rückstände, Baumschnitt, Sägewerksnebenprodukte, Miscanthus, Holzhackschnitzel, Niederwald mit Kurzumtrieb, Switchgrass, Rohrglanzgras, Forstwirtschaft mit Kurzumtrieb, Holzabfälle, Grün- und Gartenabfälle, Klärschlamm, tierische Abfälle, Gemüse- und Lebensmittelabfälle | oven dry | - | Industrial | 16000 | - | nein | ja | 10% der erzeugten Energie | - | 20 |  | 5396 | 36 | - | 5104 | 11 | 31.9 | - | - | - | - | Commercial-in-confidence | - | - | - | - | Umwandlung von Synthesegas zu Strom mit Effizienz von 35%. Energie aus Pyrolyseöl wird zum Vortrocknen angenommen. Notwendige Energie zum Vortrocknen bezieht sich auf die Energie, die zur Trocknung des Ausgangsmaterials und zum Antrieb des Pyrolyseprozesses und anderer Vorgänge verwendet wird, als Anteil an der Gesamtenergie im Bioöl und Synthesegas. Der Wert kann je nach Feuchtigkeit und Systemkonfiguration erheblich variieren. Angaben zum Pyrolyseöl- und Pyrolysegasertrag: Eigentlich Daten vom BEAT2 Modell. Wird allerdings hier verwendet, da die Ergebnisse im Papier damit validiert wurden und auf ein ähnliches Ergebnis wie die Erfahrungswerte gekommen wird. Erfahrungswerte sind aus der Industrie, werden aber als vertraulich angegeben.
| Shackley et al. (groß) | Literatur | 2011 (2007) | Weizenstroh, Gerstenstroh, Rapsstroh, forstwirtschaftliche Rückstände, Baumschnitt, Sägewerksnebenprodukte, Miscanthus, Holzhackschnitzel, Niederwald mit Kurzumtrieb, Switchgrass, Rohrglanzgras, Forstwirtschaft mit Kurzumtrieb, Holzabfälle, Grün- und Gartenabfälle, Klärschlamm, tierische Abfälle, Gemüse- und Lebensmittelabfälle | oven dry | - | Industrial | 184400 | - | nein | ja | 10% der erzeugten Energie | - | 20 |  | 38202 | 36 | - | 58823,6 (b) | 11 | 31.9 | - | - | - | - | Commercial-in-confidence | - | - | - | - | Umwandlung von Synthesegas zu Strom mit Effizienz von 35%. Energie aus Pyrolyseöl wird zum Vortrocknen angenommen. Angaben zum Pyrolyseöl- und Pyrolysegasertrag: Eigentlich Daten vom BEAT2 Modell. Wird allerdings hier verwendet, da die Ergebnisse im Papier damit validiert wurden und auf ein ähnliches Ergebnis wie die Erfahrungswerte gekommen wird. Erfahrungswerte sind aus der Industrie, werden aber als vertraulich angegeben.
| Heinrich et al. | Literatur | 2023 | Spätlesegras | 9 | 18 (Brennwert) | Micro | 229.32 | 252 | ja | nein | 3,5 kW | - | 20 | 800 | 46.67 | 20.35147 | 5.3 | - | - | - | - | - | - | 55 | - | 440 | - | 35 | - | Anlage: Biomacon C63-F. Brennstoffnutzungsgrad basierend auf Nutzwärme von 6,3 MJ/kg im Verhältnis zum Brennwert 18 MJ/kg. Originalangaben skaliert von 6000 VLS auf 8000 VLS
| Haeldermans et al. | Literatur | 2020 | Kaffeeschalen, Mitteldichte Faserplatten, Palmwedel, Holzmischung, Baumrinde, Olivenkerne | - | - | Industrial | 24000 | - | nein | ja | 5000 kW Gas (StartUp, danach autotherm) + 400 kW Strom | - | 20 | 450 | 6480 - 8880 | 27-37 | - | 15120-17520 | 18 | 0,63-0,73 | - | - | - | - | 1813-2100 | - | 14,5-16,8 | - | 13,6-15,8 (a) | Umwandlung von 60-70% des Synthesegas in Strom mit einer Gas Turbine (Effizienz 36-38%). Elektrischer Brennstoffausnutzungsgrad berechnet unter der Annahme (a) eines Heizwertes von 16 MJ/kg TS (Biomasse)
| Hammond et al. (klein) | Literatur | 2011 | Gerstenstroh, Weizenstroh, Rapsstroh, Sägerestholz, Hackschnitzel aus forstwirtschaftlichen Rückständen, kleine runde Holzspäne, Miscanthus | oven dry | - | Very large | 2000 | - | nein | ja | - | - | - | - | 500 | 25 | - | - | - | - | - | - | - | - | - | - | 0,4-0,5 | - | 6-7 | Geben auch MWh/t TM Biomasse an, Zahlen allerdings nicht kongruent. Umwandlung von Syngas/Öl zu Strom mittels Kolbenmotor mit einer Effizienz von 28-42%
| Hammond et al. (mittel) | Literatur | 2011 | Gerstenstroh, Weizenstroh, Rapsstroh, Sägerestholz, Hackschnitzel aus forstwirtschaftlichen Rückständen, kleine runde Holzspäne, Miscanthus | oven dry | - | Industrial | 20000 | - | nein | ja | - | - | - | - | 5000 | 25 | - | - | - | - | - | - | - | - | - | - | 7,9-9,9 | - | 12-13 | Geben auch MWh/t TM Biomasse an, Zahlen allerdings nicht kongruent. Umwandlung von Syngas/Öl zu Strom mittels Kolbenmotor mit einer Effizienz von 28-42%
| Hammond et al. (groß) | Literatur | 2011 | Gerstenstroh, Weizenstroh, Rapsstroh, Sägerestholz, Hackschnitzel aus forstwirtschaftlichen Rückständen, kleine runde Holzspäne, Miscanthus | oven dry | - | Industrial | 100000 | - | nein | ja | - | - | - | - | 25000 | 25 | - | - | - | - | - | - | - | - | - | - | 48,1-60,9 | - | 14-16 | Geben auch MWh/t TM Biomasse an, Zahlen allerdings nicht kongruent. Umwandlung von Syngas/Öl zu Strom mittels Kolbenmotor mit einer Effizienz von 28-42%
| Roberts et al. | Literatur | 2010 (2007) | Maisstroh, Gartenabfälle, Rutenhirse als Energiepflanze | 12-45 | 16-18 | Industrial | 80000 | - | ja | nein | 58 MJ / t TM Biomasse | - | - | 450 | 23040-23704 | 29-30 | 30 | - | 7,9 (pro Tonne Biomasse) | - | - | - | - | - | - | - | - | 37 | - | 10 t TM Biomasse pro Stunde
| Heinrich & Heinrich | Literatur | 2022 | Entwässerter und getrockneter Klärschlamm | 12 | 11.64 | Medium | 295.68 | 336 | ja | nein | 3,1 kWel | - | - | 663 - 807 | 120 (19% C) | 40 | 7.72 | 216 | 13.31 | 64.28 | - | - | - | 49 | - | 413.952 | - | 36.56716 | - | BIOMACON C160-3. Daten auf S. 307-311. Werte pro Stunde unter Annahme von 8000 VLS hochskaliert. Thermische Nennleistung bezieht sich auf 84°C Warmwasser; Nutzbare Wärmeenergie sind 1,4 kWh/kg TS
| Zinati et al. - Datensteckbrief Sampsons 2 P500 | Literatur | 2020 | Klärschlamm | 20 | 10 | Large | 1100 | 1375 | ja | nein | 12 kWel + 24 kWh (LPG-Gas für Anlagenstarts) je t Karbonisat | - | 20 (Stahl- und Keramikteile), 10 (Kunststoffteile) | 500-700 | 610 (26% C) | - | - | - | - | - | - | - | - | 150 | - | 1125 | - | - | -
| Zinati et al. - Datensteckbrief Sampsons 2 P1500 | Literatur | 2020 | Klärschlamm | 20 | 10 | Large | 3000 | 3750 | ja | nein | 48 kWel + 31 kWh (LPG-Gas für Anlagenstarts) je t Karbonisat | - | 20 (Stahl- und Keramikteile), 10 (Kunststoffteile) | 500-700 | 1600 (26% C) | - | - | - | - | - | - | - | - | 700 | - | 5250 | - | - | -

## Ökonomisch
|  | Technische Daten (übernommen aus Tabellenblatt Technisch) | [6 empty] | Investitionskosten spezifisch |  |  | Investitionskosten absolut | [12 empty] | Betriebskosten
| Datenquelle | Datentyp | Jahr | Währungs-jahr | Anlagengröße | PK Produktion | thermische Nutzleistung | elektr. Nutzleistung | €/t PK | €/kWth (nutz) | €/kWel | CAPEX gesamt | Trockner | Zerkleinerung | Fördertechnik | Pyrolysereaktor | Absackstation Kohle | Wärmeauskopplung | Stromauskopplung | Biomassesubstratlager | Halle/Container für Pyrolyseanlage | Grundstück | Sonstiges | Investitions-nebenkosten | OPEX gesamt | Wartung/Instandhaltung | Versicherung | Personalkosten | Sonstiges | Hinweis
Einheit | [5 empty] | t / a | kWth | kWel |  |  |  | € | € | € | € | € | € | € | € | € | € |  | € | € | €/a | €/a | €/a | €/a | €/a
| Best guess Datenerhebung Wärme (klein) | Datenerhebung | 2022-2023 | 2023 | Small | 152 | 160 | 0 | 3078.947 | 2925 | x | 468000 | Exklusive | Exklusive | Inklusive | 234000 | Inklusive | Inklusive | - | - | Inklusive | - | - | Inklusive | 55500 | 9360 | 2340 | 43800 | - | Wartung/Instandhaltung berechnet als 2% der Investitionskosten, Versicherung als 0,5% der Investitionskosten, Personalkosten basierend auf 40 €/h
| Best guess Datenerhebung Wärme (mittel) | Datenerhebung | 2022-2023 | 2023 | Medium | 400 | 400 | 0 | 2332.5 | 2332.5 | x | 933000 | Exklusive | Exklusive | Inklusive | 466500 | Inklusive | Inklusive | - | - | Inklusive | - | - | Inklusive | 81725 | 18660 | 4665 | 58400 | - | Wartung/Instandhaltung berechnet als 2% der Investitionskosten, Versicherung als 0,5% der Investitionskosten, Personalkosten basierend auf 40 €/h
| Best guess Datenerhebung Wärme + Strom (groß) | Datenerhebung | 2022-2023 | 2023 | Large | 1600 | 1200 | 220 | 3300 | 4400 | 24000 | 5280000 | Inklusive | Inklusive | Inklusive | 4400000 | Inklusive | Inklusive | Inklusive | - | Inklusive | - | - | 880000 | 215200 | 105600 | 26400 | 83200 | - | Wartung/Instandhaltung berechnet als 2% der Investitionskosten, Versicherung als 0,5% der Investitionskosten, Personalkosten basierend auf 40 €/h
| Terytze & Vogel | Forschungsprojekt | 2017 (2013) | 2012 | - | - | <30% des eingesetzten Wärmeinhalts als Niedertemperatur-Abwärme als Heizungs- oder Trocknungswärme verwertbar | - | - | - | - | 523000 | 48000 | 50.000 (Schredder/ Sieb) | - | 360000 |  | 2000 | - | - | 12000 | - | - | 61.000 (Aufbauarbeiten, Peripherie, Planung, Transport, Elektroarbeiten, Reserve, Beratungshonorar Gesamtplanung) | 57600 | - | - | - | -
| Terytze & Vogel | Forschungsprojekt | 2017 (2013) | 2012 | - | - | <30% des eingesetzten Wärmeinhalts als Niedertemperatur-Abwärme als Heizungs- oder Trocknungswärme verwertbar | - | - | > 2000 € je installierter kWth (ohne Vorbehandlung, Trocknung, Schnittstellen zur Strom-/ Wärmeauskoppelung) | - | - | - | - | - | > 2000 € je installierter kWth (ohne Vorbehandlung, Trocknung, Schnittstellen zur Strom-/ Wärmeauskoppelung) |  | - | - | - | - | - | - | - | ca. 11 % der Investitionskosten mit Vorbehandlung und Trocknung | - | - | - | -
| Terytze et al. | Forschungsprojekt | 2015 (2014) | 2014 | Micro | 40 | 28 | - | 2500 | 3571.429 | - | 100000 | - | - | - | - |  | - | - | - | - | - | - | - | 12720 | - | - | - | -
| Radloff | Literatur | 2016 (2014) | 2011 | Large | 633.3333 | 150 | - | 789.4737 | 3333.333 | - | 500000 | - | - | - | - |  | - | - | - | - | - | - | - | 130000 | - | - | - | - | Eigene Berechnung der Betriebskosten aus Quellenangaben
| Teichmann (klein) | Literatur | 2014 (2011) | 2012 | Large | 680 | 505.5556 | - | 1060.294 | 1426.154 | - | 721000 | - | - | - | - |  | - | - | - | - | - | - | - | 77600 | - | - | - | - | Eigene Berechnung Betriebskosten basierend auf: 38,8 €/t TM (small), 44,1 €/t TM (medium), 3,6 €/t TM (large)
| Teichmann (mittel) | Literatur | 2014 (2011) | 2012 | Industrial | 5440 | 4044.444 | - | 1177.574 | 1583.901 | - | 6406000 | - | - | - | - |  | - | - | - | - | - | - | - | 705600 | - | - | - | -
| Teichmann (groß) | Literatur | 2014 (2011) | 2012 | Industrial | 62832 | 46713.33 | - | 525.7035 | 707.1 | - | 33031000 | - | - | - | - |  | - | - | - | - | - | - | - | 665280 | - | - | - | -
| Dengel et al. | Literatur | 2016 | 2014 | Medium | 332 | 150 | - | 1310.241 | 2900 | - | 435000 | - | - | 30.000 (Vorlagebehälter + Eintrag) | 330000 | 30000 | - | - | - | 10.000 (Bautechnik, Fundamente, Asphalt, Schleppdach) |  | 20.000 (Kamin) | 10.000 (Inbetriebsetzung und Nebenkosten) + 5.000 (Montage, Inbetriebnahme, Probebetrieb, Fracht) | 39075 | 16400 | 2175 | 9000 | 11.500 (Servicevertrag)
| Karpenstein & Bauböck | Literatur | 2021 | 2021 | Large | 597.3333 | 600 | - | 3357.757 | 3342.833 | - | 2005700 | - | - | - | 1540600 |  | - | - | 145.000 (Substratlager) | 45.500 (Halle) + 10.000 (Fundament + Bodenplatte) |  | 249.600 (Peripherie (Absackstation etc.) + 15.000 (Anschlüsse Wasser,Strom, Internet) | - | 169008 | - | - | - | -
| Shackley et al. (klein) | Literatur | 2011 (2007) | 2007 | Large | 727 | - | Commercial-in-confidence | 903.2944 | - | - | 656695 | CAPEX inklusive Kosten für Planung, Ausrüstung, Bau, Bauarbeiten und Inbetriebnahme | [11 empty] | 7296.607 | - | - | - | - | Originalkosten in 2007 USD sind mit einem Wechselkurs von 1,3705 (Quelle: Devisenkursstatistik Bundesbank 2008) in 2007 € umgerechnet OPEX sind über USD/t Biomasseinput verrechnet und in € konvertiert, Daten in Tabelle 6, S. 345
| Shackley et al. (mittel) | Literatur | 2011 (2007) | 2007 | Industrial | 5396 | - | Commercial-in-confidence | 1081.78 | - | - | 5837286 | CAPEX inklusive Kosten für Planung, Ausrüstung, Bau, Bauarbeiten und Inbetriebnahme | [11 empty] | 706311.6 | - | - | - | -
| Shackley et al. (groß) | Literatur | 2011 (2007) | 2007 | Industrial | 38202 | - | Commercial-in-confidence | 787.8777 | - | - | 30098504 | CAPEX inklusive Kosten für Planung, Ausrüstung, Bau, Bauarbeiten und Inbetriebnahme | [11 empty] | 7317037.6 | - | - | - | -
| Heinrich et al. | Literatur | 2023 | - | Micro | 46.67 | 55 | - | 3833.298 | 3252.727 | - | 178900 | - | - | 70000 | 108900 |  | - | - | - | - | - | - | - | 3985 | 3578 (b) | - | 3985 | - | Wartung/Instandhaltung gemäß Quellenangabe berechnet als 2% der Investitionskosten
| Haeldermans et al. | Literatur | 2020 | - | Industrial | 6480 - 8880 | - | 1813-2100 | 1929.93 | - | 7430.723 | 14460000 | 92.000 (in 9K enthalten) |  | 9.000.000 (beinhaltet Planung und Installation, Arbeits- und Transportkosten, Trockner, Zerkleinerer, Pyrolysereaktor, Wärmeauskopplung, Gasturbine, Pflanzenkohleaustrag + -kühlung) | - |  | - | - | 3.000.000 (Lager & Gebäude) | - | 1.200.000 (Grundstück von 15.000m²) | 6.500.000 (Büro + Laborequipment, Weitere Maschinen) | - | 3891116 | 867.600 (6% Gesamtinvestment) | - | - | 1.347.200 € (Ungewissheiten [5% Gesamtinvest], Marketing [300k], Telekommunikation [10k], Zertifizierungen/Audits [10k], Accounting [15k], allgemeiner Overhead [2% Gesamtinvest])
| Roberts et al. | Literatur | 2010 (2007) | 2007 | Industrial | 23040-23704 | - | - | 443.4055 | - | - | 10361183 | 2.626.779 (Pretreatment capital cost) |  | 7.734.404 (Plant capital cost) | - |  | - | - | - | - | - | - | - | 1808683 | 1.564.976 € (Plant operating cost) | - | - | 243.707 € (Pretreatment operating cost) | In € 2007. 1,3705 Wechselkurs € to USD verwendet, siehe Shackley.
| Heinrich & Heinrich | Literatur | 2022 | 2022 | Medium | 120 | 49 | - | 37443.51 | 91698.39 | - | 4493221 | 620.052 (Zweikammer-Trocknungsanlage mit Pelletierer und Trichtersilos) + 329.642 (Hochleistungs-Dekantierzentrifuge) + 45.720 (FHM-Dosieranlage) |  | 286.127 (Fördertechnik) | 876.231 (Pyrolyseanlage, zweistraßig, mit Vorversuchen) |  | 424.943 (Mikrogasturbine mit Gas-Wasser-Wärmeübertrager) |  | 801.041 (Industriehalle - Hoch- und Tiefbau mit Rohrleitungen) |  |  | 238.368 (Heizungstechnik) + 272.528 (EMSR-Anbindung Maschinentechnik) + 49.263 (Anbindung an SPS) + 436.390 (USV Batteriecontainer) + 32.121 (Einträgerlaufkran) + 6.435 (Straßenbeleuchtung)) | Bereits in einzelnen Kostenpositionen enthalten: 692.971 (Planungsleistungen) + 38.489 (Versuche, Gutachten, Analysen) |  | - | - | - | - | Kosten in Tabelle 6 auf S. 320. Hohe Kosten aufgrund von Hochpreisphase im Bau + Innovationscharakter und weitere projektspezifische Faktoren. Rechnet damit, dass insgesamt mit ca. 50% der Kosten auszukommen wäre und 15% für Baunebenkosten ausreichen.
| Zinati et al. - Datensteckbrief Sampsons 2 P500 | Literatur | 2020 | 2020 | Large | 610 | 150 | - | 1311.475 | 5333.333 | - | 800000 | - | - | - | 750000 |  | - | - | - | - | - | - | 50.000 (Pyreg-interne Planungskosten und inkl. Schulungen, Inbetriebnahme, etc.) | 80.000 € (Inkl. Pesonal, Betriebsmittel und Wartungs-/Instaldhaltungskosten (ohne Stromkosten)) | 50.000 (Inkl. Service-Vertrag) | - | - | - | Werte basierend auf 8000 VLS skaliert
| Zinati et al. - Datensteckbrief Sampsons 2 P1500 | Literatur | 2020 | 2020 | Large | 1600 | 700 | - | 1171.875 | 2678.571 | - | 1875000 | - | - | - | 1800000 |  | - | - | - | - | - | - | 75.000 (Pyreg-interne Planungskosten und inkl. Schulungen, Inbetriebnahme, etc.) | 250.000 € (Inkl. Pesonal, Betriebsmittel und Wartungs-/Instaldhaltungskosten (ohne Stromkosten)) | 100.000 (Inkl. Service-Vertrag) | - | - | -
[18 empty] | - | - | - | - | - | -

## Ökologisch
| Datenquelle | Datentyp | Jahr | Energieverbrauch Anlage | Biomasseart | Ertrag PK | Thermische Auskopplung | Elektrische Auskopplung | PK Applikationsrate | Kohlen-stoffgehalt | PK Stabilität | Effekt auf Boden | GWP Ergebnisse
Einheit | [5 empty] | % |  |  | t/ha | % | %
| Best guess Datenerhebung (Stroh) | Datenerhebung | 2022-2023 | Strom: 640 MWh/a | Stroh | 25 | 9600 MWh/a | 1760 MWh/a | 1 | 60 | 80 | -
| Best guess Datenerhebung (Klärschlamm) | Datenerhebung | 2022-2023 | Strom: 400 MWh/a, Gas: 50 MWh/a | Klärschlamm | 40 | 5250 MWh/a | - | 1 | 25 | 80 | -
| Rajabi Hamedani et al., 2019 | Literatur | 2019 | 533,33 kWh/t PK | Weiden Holzschnitzel | 48.8 | 0,37 vermiedene t Erdgas/t PK | 280,56 kWh/t PK | 30 | 75 | 80 | N2O und Dünger Reduktion | IMPACT 2002: -2063 kg CO2-eq/t biochar; CML: -2089.65 kg CO2-eq/t biochar
| Hammond et al., 2011 (medium scale, wheat straw) | Literatur | 2011 | - | Diverse, hier Weizenstroh | 25 | - | 0,5 MWh/odt Biomasse | 30 | 47-50 | 68 | N2O, Crop, SOC, fertilizer+ | 2,5 t/t PK
| Hersh et al., 2019 | Literatur | 2019 | 8,8 kWh/kg BM | Kiefer Sägemehl | 33 | - | - | - | 19.51 | - | - | ? -3014 kgCO2/t biochar
| Ibarrola et al., 2011 | Literatur | 2011 | - | Klärschlamm | 35 | - | 0,6 MWh/t BM | 30 | 85 | 68 | Dünger, SOC, N2O | -0,79 t CO2/t BM
| Lefebvre et al., 2021 | Literatur | 2021 | 436,85 kWh/t PK | Zuckerrohr Rückstände (Bagasse und Stroh) | 32.4 | - | 0,11 kWh/kg BM | 4.2 | 20 | - | Ertrag, SOC, Dünger, N2O | 3,6 t CO2/ha BM
| Leppäkoski et al., 2021 | Literatur | 2021 | 0,126 kWh/kg BM | Weiden | 35 | - | 4,9 MJ/kg BM | 25 | 72 | 68 | - | -1875 kg CO2/t PK
| Llorach-Massana et al., 2017 (pilot scale) | Literatur | 2017 | 58 MJ/t BM | Tomatenpflanzen | 40 | - | - | - | - | 80 | - | -114 kg CO2/t PK
| Mohammadi et al., 2019 | Literatur | 2019 | - | Bioschlamm | 35 | 2,5 GJ | - | 5 | 50 | 80 | N2O, Dünger | -0,34 t CO2/ t BM(TS)
| Puettmann et al., 2020 (ground, clean) | Literatur | 2020 | 223 kWh/t PK | Waldrestholz | 16 | - | - | - | 79 | - | - | -2832 kg CO2 eq/t PK
| Thers et al., 2019 | Literatur | 2019 | - | Rapsstroh | 36 | - | 1511 kWh/ha | 1 | 63 | 85.1 | N2O | 171 kg CO2/dry seed
| Radloff et al., 2016 | Literatur | 2016 | 10 kW | Stroh | 44 | 150 kW | - | 20 | 60 | 90 | Ertrag, N2O, CH4 | im Mittel 18 % des ursprünglich enthaltenem CO2
| Radloff et al., 2016 | Literatur | 2016 | 10 kW | Klärschlamm | 76 | 150 kW | - | 20 | 60 | 90 | Ertrag, N2O, CH4 | im Mittel 18 % des ursprünglich enthaltenem CO2
| Heinrich & Heinrich 2021 | Literatur | 2022 | 3,1 kW | Klärschlamm | 40 | 413 kWh/kg BM | - | - | 25 | - | - | -
| Zinati et al. - Datensteckbrief Sampsons 2 | Technologie Steckbrief | 2021 | Strom: 148 kWh/t PK Gas: 24 kWh/t PK | Klärschlamm | 56 | 1844 kWh/t PK | - | - | 26 | 80 | - | -

## Prozesskonfigurationen
Anlagenabhängig | Einheit |  |  |  | Hinweis
Anlagenkonfiguration |  | Wärme (klein) | Wärme (mittel) | Wärme + Strom (groß)
Volllaststunden | h | 8000 | 8000 | 8000
Biomasse Input | kg TS/h | 95 | 200 | 800
Energieverbrauch Anlage | kWel | 12 | 12 | 80
Thermische Nennleistung | kWth | 160 | 400 | 1200 | Bei Verwendung von holzartiger Biomasse (20% Wassergehalt, 18 MJ / kg TS)
Elektrische Nennleistung | kWel | 0 | 0 | 220 | Bei Verwendung von holzartiger Biomasse (20% Wassergehalt, 18 MJ / kg TS)
Investitionskosten | €/kWth (nutz) | 2925 | 2332.5 | 4400 | Angaben in kWth unter Verwendung von holzartiger Biomasse (20% Wassergehalt, 18 MJ / kg TS). Investitionskosten beziehen sich nur auf die Anlage. Projektspezifisch können noch Kosten für Vorbehandlung/Lagerung/.. Dazukommen.
Betriebskosten | % | 2% der Investitionskosten
Biomasseabhängig | Einheit |  |  |  | Hinweis
Biomasseart |  | Waldrestholz | Stroh (pelletiert) | Klärschlamm (getrocknet & pelletiert) | Projektspezifische Wassergehalte und Heizwerte der Biomasse sind zu beachten.
Konversionsrate | % | 25% | 25% | 40%
Kohlenstoffgehalt | % | 80 | 60 | 25
Anwendung | Einheit |  |  |  | Hinweis
PK Applikationsrate | t/ha | 1 | 1 | 1
PK Stabilität | % | 80 | 80 | 80

## Quellenverzeichnis
Abkürzung | Bezeichnung | Herkunft | Weitere Angaben
BIOMACON, 2021 | BIOMACON (2021): C100-F. | https://www.biomacon.com/downloads | Heruntergeladen Januar 2023
BIOMACON, 2021 | BIOMACON (2021): C160-F. | https://www.biomacon.com/downloads | Heruntergeladen Januar 2023
BIOMACON, 2021 | BIOMACON (2021): C250-I. | https://www.biomacon.com/downloads | Heruntergeladen Januar 2023
BIOMACON, 2021 | BIOMACON (2021): C400-I. | https://www.biomacon.com/downloads | Heruntergeladen Januar 2023
BIOMACON, 2021 | BIOMACON (2021): C500-I. | https://www.biomacon.com/downloads | Heruntergeladen Januar 2023
PYREG, 2022 | PYREG (2022): BIOMASSE RECYCLING - VON DER NATUR INSPIRIERT - PX500; PX1500. | https://pyreg.com/de/downloads/ | Heruntergeladen Januar 2023
PYREG, 2022 | PYREG (2022): BIOMASSE RECYCLING - VON DER NATUR INSPIRIERT - PX500; PX1500. | https://pyreg.com/de/downloads/ | Heruntergeladen Januar 2023
Terytze & Vogel, 2017 | Terytze, Prof. Dr. mult. Dr. h. c. Konstantin und Dr. Ines Vogel (2017): Biokohle und Biokohlekomposte zur nachhaltigen und klimafreundlichen Sanierung und Inwertsetzung militärischer Konversionsflächen und ertragsschwacher Standorte - Handlungsanleitung zur Wertschöpfung organischer Reststoffe. Berlin. |  | S.212-213, 224 ff
Terytze et al., 2015 | Terytze, Prof. Dr. mult. Dr. h. c. Konstantin, Dr. Robert Wagner, Dipl.-Geogr. René Schatten, Dipl.-Geogr. Kathrin Rößler und Dipl.-Biol. Nadine König (2015): Schließung von Kreisläufen durch Energie- und Stoffstrommanagement bei Nutzung der Terra-Preta-Technologie im Botanischen Garten im Hinblick auf Ressourceneffizienz und Klimaschutz – Modellprojekt Urban farming (TerraBoGa). Berlin: Freie Universität Berlin. |  | S.51 ff
Radloff, 2016 | Radloff, Sophia (2016): Modellgestützte Bewertung der Nutzung von Biokohle als Bodenzusatz in der Landwirtschaft. Karlsruhe: Karlsruher Instituts für Technologie (KIT), 18. April. |  | Biomasseeigenschaften S. 96, Anlage S. 98, Investitionskosten S. 110, Mengen S. 158
Teichmann, 2014 | Teichmann, Isabel (2014): Technical Greenhouse-Gas Mitigation Potentials of Biochar Soil Incorporation in Germany. Berlin: Deutsches Institut für Wirtschaftsforschung (DIW). |  | Teichmann a
Teichmann, 2015 | Teichmann, Isabel (2015): An economic assessment of soil carbon sequestration with biochar in Germany: Data documentation. Berlin: Deutsches Institut für Wirtschaftsforschung (DIW). |  | Teichmann b, c
Teichmann |  |  | Biomasse- + Pflanzenkohleeigenschaften: Teichmann (a), Tabelle 8 S. 56 Wärmeauskopplung: Teichmann (a), Tabelle 19, S. 29 Investmentkosten: Teichmann (b), Tabelle S.1 Betriebskosten: Teichmann (c) Tabelle 18, S.54
Dengel et al., 2016 | Dengel, Dr. Andreas, Dr. Bodo Groß und Jasmin Außendorf (2016): Thermische Nutzung von getrocknetem Gärrest. Graz, Österreich.
Karpenstein & Bauböck, 2021 | Karpenstein-Machan, Marianne und Roland Bauböck (2021): Bioenergiedörfer im Wandel. Berichte über Landwirtschaft - Zeitschrift für Agrarpolitik und Landwirtschaft (22. Oktober): Aktuelle Beiträge.
Shackley et al., 2011 | Shackley, Simon, Jim Hammond, John Gaunt und Rodrigo Ibarrola (2011): The feasibility and costs of biochar deployment in the UK. Carbon Management 2, Nr. 3 (Juni): 335–356. |  | Investmentkosten: S.344, Betriebskosten: S. 345
Heinrich et al., 2023 | Heinrich, Thomas, Hyunjin Park, Richard Orozco, Zhengqiu Ding, Vanessa Álvarez-López, María Rosa Mosquera-Losada, Leopold Steinbeis und Thomas Hoffmann (2023): Biochar production from late-harvest grass – Challenges and potential for farm-scale implementation. Sustainable Production and Consumption 37 (Mai): 256–267.
Heinrich & Heinrich 2022 | Heinrich, Karin und Steffen Heinrich (2022): Vom Abfall zum Gartengold: Klärschlammveredlung mit Pyrolyse. Niederfrohna/Sachsen: Mironde Verlag.
Haeldermans et al., 2020 | Haeldermans, T., L. Campion, T. Kuppens, K. Vanreppelen, A. Cuypers und S. Schreurs (2020): A comparative techno-economic assessment of biochar production from different residue streams using conventional and microwave pyrolysis. Bioresource Technology 318 (Dezember): 124083.
Hammond et al., 2011 | Hammond, Jim, Simon Shackley, Saran Sohi und Peter Brownsort (2011): Prospective life cycle carbon abatement for pyrolysis biochar systems in the UK. Energy Policy 39, Nr. 5 (Mai): 2646–2655. |  | (medium scale, wheat straw)
Roberts et al., 2010 | Roberts, Kelli G., Brent A. Gloy, Stephen Joseph, Norman R. Scott und Johannes Lehmann (2010): Life Cycle Assessment of Biochar Systems: Estimating the Energetic, Economic, and Climate Change Potential. Environmental Science & Technology 44, Nr. 2 (15. Januar): 827–833.
Zinati et al., 2021 | Zinati, Tayebeh, Malte Kraus, Matthias Schulz und Marcel Rensmann (2021): Daten-Steckbriefe in SAmpSONS2Excel. |  | Datensteckbreif SAmpSONS
Rajabi Hamedani et al., 2019 | Rajabi Hamedani, Sara, Tom Kuppens, Robert Malina, Enrico Bocci, Andrea Colantoni und Mauro Villarini (2019): Life Cycle Assessment and Environmental Valuation of Biochar Production: Two Case Studies in Belgium. Energies 12, Nr. 11 (6. Juni): 2166.
Hersh et al., 2019 | Hersh, Benjamin und Amin Mirkouei (2019): Life Cycle Assessment of Pyrolysis-Derived Biochar From Organic Wastes and Advanced Feedstocks. In: Volume 4: 24th Design for Manufacturing and the Life Cycle Conference; 13th International Conference on Micro- and Nanosystems, S. V004T05A014. Veranstaltung: ASME 2019 International Design Engineering Technical Conferences and Computers and Information in Engineering Conference, 18. August, Anaheim, California, USA. https://asmedigitalcollection.asme.org/IDETC-CIE/proceedings/IDETC-CIE2019/59223/Anaheim,%20California,%20USA/1069895.
Ibarrola et al., 2011 | Ibarrola, Rodrigo, Simon Shackley und James Hammond (2012): Pyrolysis biochar systems for recovering biodegradable materials: A life cycle carbon assessment. Waste Management 32, Nr. 5 (Mai): 859–868.
Lefebvre et al., 2021 | Lefebvre, David, Adrian Williams, Guy J.D. Kirk, Jeroen Meersmans, Saran Sohi, Pietro Goglio und Pete Smith (2021): An anticipatory life cycle assessment of the use of biochar from sugarcane residues as a greenhouse gas removal technology. Journal of Cleaner Production 312 (August): 127764.
Leppäkoski et al., 2021 | Leppäkoski, Lauri, Miika P. Marttila, Ville Uusitalo, Jarkko Levänen, Vilma Halonen und Mirja H. Mikkilä (2021): Assessing the Carbon Footprint of Biochar from Willow Grown on Marginal Lands in Finland. Sustainability 13, Nr. 18 (9. September): 10097.
Llorach-Massana et al., 2017 | Llorach-Massana, Pere, Elisa Lopez-Capel, Javier Peña, Joan Rieradevall, Juan Ignacio Montero und Neus Puy (2017): Technical feasibility and carbon footprint of biochar co-production with tomato plant residue. Waste Management 67 (September): 121–130. |  | (pilot scale)
Mohammadi et al., 2019 | Mohammadi, Ali, Maria Sandberg, G. Venkatesh, Samieh Eskandari, Tommy Dalgaard, Stephen Joseph und Karin Granström (2019): Environmental analysis of producing biochar and energy recovery from pulp and paper mill biosludge. Journal of Industrial Ecology 23, Nr. 5 (Oktober): 1039–1051.
Puettmann et al., 2020 | Puettmann, Maureen, Kamalakanta Sahoo, Kelpie Wilson und Elaine Oneil (2020): Life cycle assessment of biochar produced from forest residues using portable systems. Journal of Cleaner Production 250 (März): 119564. |  | (ground, clean)
Thers et al., 2019 | Thers, Henrik, Sylvestre Njakou Djomo, Lars Elsgaard und Marie Trydeman Knudsen (2019): Biochar potentially mitigates greenhouse gas emissions from cultivation of oilseed rape for biodiesel. Science of The Total Environment 671 (Juni): 180–188.